## ANEXO AC2
ANEXO AC2: Promedio de los análisis por pXRF a los fragmentos de mineral, productos de la reducción y de la fundición. En gris: Escorias. s: Desviación estándar; LE: elementos ligeros; nd: no determinado; tr: trazas.
Serie | Grupo de muestras | nº muestras analizadas; nº total de análisis | Fe | s | Co | s | Ni | s | Cu | s | Zn | s | As | s | Ag | s | Sb | s | Pb | s | Bi | s | LE | s
2 | mineral | 4; 6 | 7.74 | 4.8 | nd |  | nd |  | 65.69 | 11.5 | 3.4 | 1.5 | 3.29 | 1.1 | tr |  | 11.83 | 2 | 7.89 | 7.4 | nd |  | nd
3a | mineral | 6; 11 | 3.28 | 2.7 | 0.1 | 0.2 | 0.18 | 0.1 | 59.38 | 13.4 | 0.52 | 0.5 | 3.75 | 3.5 | tr |  | tr |  | tr |  | 0.12 | 0.2 | 32.46 | 11.5
3b | mineral | 5; 8 | 1.64 | 1.1 | nd |  | nd |  | 45.43 | 18.7 | 2.57 | 3.5 | 3.25 | 3.9 | nd |  | tr |  | 4.91 | 6.1 | 0.17 | 0.1 | 41.82 | 27.2
3c | mineral | 15; 26 | 16.02 | 15.9 | tr |  | tr |  | 20.78 | 16.7 | 0.7 | 1.1 | 0.5 | 0.9 | tr |  | 0.19 | 0.6 | 7.81 | 16.3 | tr |  | 53.77 | 29
2 | metal reducción | 12; 19 | 2.85 | 3.8 | tr |  | tr |  | 97 | 4 | tr |  | 0.15 | 0.1 | nd |  | nd |  | 0.41 | 0.2 | nd |  | nd
3a | metal reducción | 10; 23 | 1.95 | 3.3 | 0.05 | 0.1 | 0.17 | 0.2 | 89.63 | 8.8 | 0.3 | 0.5 | 6.69 | 5.5 | 0.15 | 0.1 | tr |  | 1 | 0.8 | 0.05 | 0.1 | nd
3b | metal reducción | 8; 12 | 1.76 | 1.5 | nd |  | tr |  | 75.94 | 13.6 | 5.53 | 4.2 | 10.57 | 6.2 | 0.28 | 0.3 | nd |  | 5.47 | 3.4 | 0.3 | 0.2 | nd
3c | metal reducción | 2; 3 | 17.54 | 16.4 | 0.13 | 0.2 | nd |  | 57.45 | 4.3 | 2.37 | 2.9 | 0.61 | 0.5 | nd |  | nd |  | 21.16 | 12.5 | nd |  | nd
2 | escoria reducción | 1; 1 | 18.11 |  | nd |  | nd |  | 0.8 |  | nd |  | nd |  | nd |  | nd |  | 0.1 |  | nd |  | 80.6
3a | escoria reducción | 5; 6 | 4.82 | 2.4 | 0.19 | 0.2 | 0.19 | 0.2 | 16.64 | 4.6 | 1.02 | 1.2 | 5.07 | 4.9 | nd |  | tr |  | 0.33 | 0.3 | nd |  | 71.33 | 10.9
3b | escoria reducción | 5; 7 | 2.85 | 3 | nd |  | tr |  | 29.63 | 12.5 | 3.82 | 1.6 | 6.21 | 2.6 | tr |  | tr |  | 3.52 | 1.3 | 0.15 | 0.1 | 53.33 | 13
3c | escoria reducción | 3; 3 | 12.78 | 14.3 | nd |  | nd |  | 21.22 | 6.7 | 0.11 | 0.1 | 0.06 | 0.1 | nd |  | nd |  | 3.85 | 2.9 | nd |  | 61.8 | 18.7
2 | metal fundición | 4; 6 | 0.15 | 0.1 | nd |  | nd |  | 99.4 | 0.17 | nd |  | 0.06 | 0.1 | nd |  | nd |  | 0.38 | 0.3 | nd |  | nd
3a | metal fundición | 2; 7 | 0.31 | 0.0 | nd |  | tr |  | 97.23 | 1 | tr |  | 1.65 | 1.3 | 0.3 | 0.0 | nd |  | 0.42 | 0.3 | 0.05 | 0.0 | nd
3b | metal fundición | 1; 2 | 0.28 | 0.1 | nd |  | nd |  | 96.83 | 0.5 | 0.42 | 0.0 | 1.63 | 0.3 | 0.23 | 0.0 | nd |  | 0.25 | 0.1 | nd |  | nd
3c | metal fundición | 1; 1 | 5.69 |  | nd |  | nd |  | 61.4 |  | 0.41 |  | nd |  | nd |  | nd |  | 31.2 |  | nd |  | nd
3b | escoria fundición | 2; 3 | 2.34 | 0.7 | nd |  | nd |  | 9.77 | 2.5 | 1.42 | 0.8 | 2.12 | 1.7 | nd |  | nd |  | 0.62 | 0.0 | tr |  | 82.7 | 3.7
3c | escoria fundición | 2; 2 | 3.96 | 2 | nd |  | nd |  | 8.92 | 2 | 0.07 | 0.0 | 0.48 | 0.5 | nd |  | nd |  | 4.48 | 0.6 | nd |  | 81.3 | 0.3