## ANEXO AC3
ANEXO AC3: Promedio de la composición de las gotas metálicas o prills detectadas en el SEM en muestras de productos de la reducción. s: Desviación estándar; ½ soplador: interviene un soplador en la fase de ascenso térmico y 2 sopladores en la fase meseta; tr: trazas.
Prueba | Serie | Tipo combyustible; medio de inyección | nº gotas metálicas/ nº total análisis | O | s | S | s | Ca | s | Fe | s | Co | s | Ni | s | Cu | s | Zn | s | As | s | Ag | s | Sb | s | Pb | s | inclusiones Cu2O | inclusiones CuS | Cu dendrítico | inclusiones óxidos | inclusiones sulfuros o sulfatos
19 | 2 | carbón encina; 1 soplador | 2; 4 | 0.5 | 0.5 |  |  |  |  | 0.2 | 0.2 |  |  |  |  | 99.3 | 0.7 | [11 empty] | X | X | Ca
20 | 2 | carbón encina; 1 fuelle | 3; 3 | 0.9 | 0.4 |  |  | 1 | 0.4 | 0.8 | 0.4 |  |  |  |  | 98.5 | 1.1 | [10 empty] | X | X |  | Pb; PbSb
21 | 2 | leña pino; 1 soplador | 5; 5 | 1 | 0.5 |  |  |  |  | 2.9 | 2.2 |  |  |  |  | 97.7 | 2.6 | [10 empty] | X |  |  | Pb | PbSbAsSO
39 | 2 | leña pino; 1 fuelle | 4; 5 | 0.9 | 0.4 |  |  |  |  | 1.4 | 2.1 |  |  |  |  | 97.3 | 3 |  |  | 0.3 | 0.6 | [6 empty] | X |  | X | PbSb; PbSbAs
40 | 2 | leña encina; 2 soplador | 2; 2 | [12 empty] | 100 | 0 | [10 empty] | X |  |  | Pb
45 | 2 | carbón pino; 2 soplador | 3; 6 | 0.7 | 0.2 |  |  | tr |  | 0.5 | 0.7 |  |  |  |  | 98.3 | 1.6 |  |  | 0.3 | 0.5 | [6 empty] | X |  |  | Pb; PbSb; PbSbAs | CuPbSO
41 | 3a | leña pino; 1/2 soplador | 9; 10 | 0.7 | 0.5 | 0.1 | 0.4 |  |  | 0.5 | 0.7 | 0.3 | 0.9 | 2.6 | 7.4 | 85.2 | 21 |  |  | 10.3 | 12.8 |  |  | 0.2 | 0.6 |  |  | X | X | X | Pb; PbAs; BiF; BiAsSb | CuFeAsSO
43 | 3a | carbón pino; 1 fuelle | 18; 25 | 0.5 | 0.4 |  |  | tr |  | 0.3 | 0.5 |  |  | tr |  | 90.6 | 9.7 |  |  | 8.4 | 9.7 |  |  | tr |  |  |  |  | X | X | Pb; AsBiPbZnSb; AsBiSbFeNi; AgPb | CuFeS; PbCuAsFeS
42 | 3b | leña pino; 1/2 soplador | 5; 5 | 0.3 | 0.4 | [10 empty] | 98.1 | 2.5 |  |  | 1.3 | 2.7 | 0.3 | 0.6 |  |  |  |  | X | X | X | Pb; PbAs; Bi; BiPb
44 | 3b | carbón pino; 1 fuelle | 4; 5 | 0.8 | 0.9 |  |  |  |  | 0.3 | 0.4 |  |  |  |  | 77.9 | 14.6 | 0.6 | 1.1 | 15.3 | 9.5 |  |  | 3.1 | 5.4 | 2 | 3.4 | X |  |  | Pb; BiPb
46 | 3c | leña pino; 1/2 sopladores | 8; 8 | 0.7 | 0.5 |  |  |  |  | 1.7 | 1.8 |  |  |  |  | 95.8 | 4.5 |  |  | 1.7 | 3.1 | [6 empty] | X | X |  | Pb; PbSbAs | PbCuS