## ANEXO AC1
TRABAJOS DE PREHISTORIA
77, N.º 2, julio-diciembre 2020, pp. 284-302, ISSN: 0082-5638
https://doi.org/10.3989/tp.2020.12257
La primera tecnología de obtención de cobre en la península ibérica. Aproximación experimental a la metalurgia calcolítica de la cuenca de Vera (Almería)
The earliest copper smelting technology in the Iberian peninsula. An experimental approach to the metallurgy of the Vera Basin (Almeria)
Alberto Obón Zúñiga, Abel Berdejo Arcéiz y Víctor Berdejo Arcéiz
Alberto Obón Zúñiga, Investigador independiente. Correo e.: albertoobon@gmail.com
ANEXO AC1: Datos generales de las pruebas. En gris: parámetros; En blanco: resultados. fund: fundición; ½ sopladores: interviene un soplador en la fase de ascenso térmico y 2 sopladores en la fase meseta; adhs.: Adherencias en la cerámica; nd: no determinado; nr: no registrado.
Prueba | Serie | Medio inyección | Peso (kg) / tipo combustible | Peso carga (mineral o metal) | Peso total recuperado | Estimación peso metal | Tm (ºC) Temperatura media de la meseta | T máx (ºC) Temperatura máxima | ts (min) tiempo ascenso térmico | tm (min) tiempo meseta | Qasc (l/min) Caudal durante ascenso térmico | Qm (l/min) Caudal durante meseta | Qt (l/min) Caudal medio total
19 | 2 | 1 soplador | 1.5 / carbón encina | 500 g | 198.4 g | 100 g | 1007 | 1149 | 4.9 | 25.6 | 41 | 43 | 37
20 | 2 | 1 fuelle | 1.5/carbón encina | 500 g | 61.2 g + adhs. | nd | 1120 | 1315 | 2.4 | 24.2 | 170 | 110 | 112
21 | 2 | 1 soplador | 1.5 / leña pino | 500 g | 221.4g | 150 g | 1120 | 1212 | 9.8 | 21 | nr | nr | nr
39 | 2 | 1 fuelle | 1.5 / leña pino | 500 g | 91.5 g + adhs | nd | 1159 | 1251 | 1.4 | 25.9 | 116 | 143 | 142
40 | 2 | 2 sopladores | 1.5 / leña encina | 500 g | 249 g | 120 g | 1007 | 1168 | 6.6 | 15.4 | 40 | 58 | 52
45 | 2 | 2 sopladores | 1.5 / carbón pino | 500 g | 167.9 g | 130 g | 1164 | 1278 | 5.2 | 16.6 | 66 | 119 | 106
47 | 2 fund | 1 soplador | 2 / leña pino | 39.3 g | 31.8 g + adhs. |  | 1151 | 1338 | 8.3 | 20.9 | 33 | 85 | 69
54 | 2 fund | 1 fuelle | 1.5 / carbón encina | 13.6 g | 9.5 g + adhs. |  | 1201 | 1252 | 7 | 11.4 | nr | nr | nr
41 | 3a | 1/2 sopladrores | 1.5 / leña pino | 350 g | 172.4 g | 100 g | 1173 | 1251 | 3 | 20.9 | 16 | 86 | 79
42 | 3b | 1/2 sopladrores | 1.5 / leña pino | 350 g | 152.9 g | 80 g | 1206 | 1289 | 1.4 | 20.6 | 19 | 108 | 103
43 | 3a | 1 fuelle | 1.5 / carbón pino | 350 g | 170 g + adhs. | 120 g | 1214 | 1336 | 2.9 | 22 | 78 | 97 | 94
44 | 3b | 1 fuelle | 1.5 / carbón pino | 350 g | 165.5 g | 90 g | 1145 | 1277 | 3 | 20.6 | 79 | 94 | 92
46 | 3c | 1/2 sopladrores | 1.5 / leña pino | 350 g | 241 g + adhs. | nd | 1122 | 1213 | 3.4 | 16.6 | 30 | 89 | 84
48 | 3a fund | 1/2 sopladrores | 2 / leña pino | 40.8 g | adherencias |  | 1138 | 1293 | 2.4 | 28.8 | nr | nr | nr
49 | 3b fund | 1/2 sopladrores | 2 / leña pino | 39.3 g | adherencias |  | 1168 | 1280 | 3 | 25.6 | 19 | 103 | 96
51 | 3c fund | 1/2 sopladrores | 1.5 / leña pino | 27.3 g | adherencias |  | 1163 | 1291 | 1.7 | 27.4 | nr | nr | nr
52 | 3a fund | 1 fuelle | 2 / carbón pino | 29.7 g | 28.1 g + adhs. |  | 1163 | 1206 | 6.6 | 11.3 | nr | nr | nr
53 | 3b fund | 1 fuelle | 1.5 / carbón pino | 27 g | 26.1 g + adhs. |  | 1119 | 1191 | 2.2 | 15.4 | nr | nr | nr
1; 3; 13 | 1 | 1 fuelle | 1 / leña encina | - | - |  | 1127; 1122; 1116 | 1198; 1204; 1240 | 4.2; 4.3; 1.3 | 20.1; 8.2; 9.3 | nr; nr; 176 | nr; nr; 146 | nr; nr; 149
4; 5; 14 | 1 | 1 fuelle | 1 / carbón encina | - | - |  | 1257; 1240; 1267 | 1337; 1302; 1303 | 4.2; 2.7; 3.6 | 6.8; 10.1; 6.7 | nr; nr; 148 | nr; nr; 190 | nr; nr; 175
6; 7; 12 | 1 | 1 fuelle | 1 / leña pino | - | - |  | 1281; 1243; 1281 | 1361; 1214; 1322 | 4.9; 1.8; 1.6 | 7.2; 9.2; 9.8 | nr; nr; 180 | nr; nr; 159 | nr; nr; 159
8; 9; 11 | 1 | 1 fuelle | 1 / carbón pino | - | - |  | 1248; 1253; 1234 | 1300; 1331; 1300 | 2; 5; 2.7 | 9.3; 7; 5.7 | nr; nr; 155 | nr; nr; 198 | nr; nr; 193
38 | 1 | 1 fuelle | 1 / leña olivo | - | - |  | 1261 | 1323 | 3.7 | 11.8 | 115 | 157 | 144
15; 23 | 1 | 1 soplador | 1 / leña encina | - | - |  | 1068; 1142 | 1157; 1203 | 13.6; 6.7 | 14.3; 12 | 48; 46 | 65; 67 | 56; 58
16; 25 | 1 | 1 soplador | 1 / carbón encina | - | - |  | 1182; 1177 | 1228; 1237 | 8.6; 7.1 | 7.3; 10.9 | 53; nr | 72; nr | 61; nr
17; 27 | 1 | 1 soplador | 1 / leña pino | - | - |  | 1177; 1174 | 1229; 1241 | 5.6; 3.1 | 11.1; 13.8 | 47; 50 | 50; 68 | 49; 64
18; 26 | 1 | 1 soplador | 1 / carbón pino | - | - |  | 1105; 1217 | 1167; 1264 | 3.7; 7.3 | 12.5; 9.5 | 37; 61 | 64; 72 | 58; 73
36; 37 | 1 | 1 soplador | 1; 2 / leña olivo | - | - |  | 1080; 1144 | 1148; 1218 | 4.4; 6.9 | 10.6; 15.2 | 20; 24 | 63; 79 | 48; 64
30; 31 | 1 | 2 sopladores | 1 / leña encina | - | - |  | 1197; 1209 | 1273; 1260 | 2; 3.4 | 9.6; 8.3 | 91; 82 | 121; 119 | 116; 108
32; 33; 34 | 1 | 2 sopladores | 1; 1; 2 / carbón pino | - | - |  | 1221; 1239; 1248 | 1256; 1298; 1306 | 5.9; 5.4; 3.3 | 4.8; 5.9; 11.8 | 79; 79; 47 | 122; 146; 116 | 98; 114; 102
35 | 1 | 2 sopladores | 1 / leña pino | - | - |  | 1259 | 1302 | 3 | 4.5 | 55 | 120 | 96
22 | 1 | 4 sopladores | 1 / carbón pino | - | - |  | 1190 | 1227 | 6.7 | 3.5 | nr | nr | nr
50 | 1 | 4 sopladores | 1 / leña pino | - | - |  | 1175 | 1245 | 6.7 | 10.8 | nr | nr | nr
10; 28; 29 | 1 | 2 fuelles | 1; 1; 2 / carbón pino | - | - |  | 1194; 1304; 1316 | 1282; 1373; 1369 | 5.4; 1.5; 2.7 | 8.1; 10.4; 6.3 | nr; 240; 329 | nr; 317; 394 | nr; 307; 373
24 | 1 | 1 fuelle | 2 / leña encina | - | - |  | 1229 | 1309 | 4.1 | 11.2 | 106 | 178 | 153
55 | 1 | 1 fuelle | 2 / leña pino | - | - |  | 1240 | 1296 | 1.7 | 13 | nr | nr | nr