## ANEXO AC4
ANEXO AC4: Fases mineralógicas identificadas en el SEM en las muestras de conglomerado de reducción y en subproductos de la fundición. fr.: fragmento; ½ sopl: interviene un soplador en la fase de ascenso térmico y 2 sopladores en la fase meseta.
Prueba | Serie | Combustible | Medio inyección | Muestras | cuprita | tenorita | delafosita | magnetita | MgZnO | CaFeO | Si2O | CaO | arseniato Ca | otros óxidos | matríz Si | otras fases de silicatos
19 | 2 | carbón encina | 1 soplador | 3 fr. conglomerado reducción | X |  |  | X |  |  |  | X
20 | 2 | carbón encina | 1 fuelle | 1 fr. de torta metálica+conglomerado reducción | X |  | X |  |  | X |  | X |  |  | X | melilita; CaPb
54 fund | 2 | carbón encina | 1 fuelle | 2 gotas metálicas
21 | 2 | leña pino | 1 soplador | 3 fr. conglomerado reducción |  |  | X | X |  |  | X |  |  | FePbCuSb | X | tschermakita; FeCa
39 | 2 | leña pino | 1 fuelle | 2 fr. conglomerado reducción | X |  | X | [8 empty] | FeCa; Fe
47 fund | 2 | leña pino | 2 sopladores | 2 gotas metálicas | [7 empty] | X
40 | 2 | leña encina | 2 sopladores | 1fr. conglomerado reducción |  | X | X | X | [7 empty] | kaliofilita; FeK
45 | 2 | carbón pino | 2 sopladores | 1fr. conglomerado reducción | X |  | X | X |  |  |  | X |  | cuproespinela |  | melilita; Pb; Fe
41 | 3a | leña pino | 1/2 sopladores | 2 fr. conglomerado reducción / 2 gotas metálicas | X | X | X | X |  |  | X |  | X | FeNiZn; cuproespinela | X | augita; leucita; hialófano; CaZnFe; KFeCa; AlKCuAs; AlZnPb
48 fund | 3a | leña pino | 1/2 sopladores | 1 fr. adherencia metálica | X |  | X | X | [5 empty] | FeZn
43 | 3a | carbón pino | 1 fuelle | 2fr. conglomerado reducción+adherencia metálica - 1 fr. conglomerado+2 gotas metálicas | X |  |  | X | X | X |  | X | X | Mg; FeZnNi; AlFeZnNiCo | X | augita; melilita; akermanita; monticellita; olivino; CaAs; CaZn
52 fund | 3a | carbón pino | 1 fuelle | 1fr. de torta metálica | X |  |  | X |  |  |  | X |  |  |  | AsCa
42 | 3b | leña pino | 1/2 sopladores | 1fr conglomerado reducción | X |  |  |  | X | X |  |  | X |  | X | MgZn
49 fund | 3b | leña pino | 1/2 sopladores | adherencia metálica - 1 fr.conglomerado reducción
44 | 3b | carbón pino | 1 fuelle | 1fr. conglomerado reducción |  |  |  |  | X | X |  |  | X | CaSbMg | X | gehlenita; moscovita; Ba
53 fund | 3b | carbón pino | 1 fuelle | 4 gotas metálicas | X |  |  | X | [6 empty] | X | augita; BaAl;CaAs
46 | 3c | leña pino | 1/2 sopladores | 3fr. conglomerado reducción | X |  | X | X |  |  | X |  |  |  | X | hialófano; baritina; AlCuPbFe; AlCaFe; Pb
51 fund | 3c | leña pino | 1/2 sopladores | 1fr adherencia de conglomerado reducción | X | [9 empty] | X | PbCuFeAl