## ANEXO AC5
ANEXO AC5: Promedio de la composición de las matrices vítreas detectadas en el SEM. Cálculo en óxidos por estequiometria. ½ sopladores: interviene un soplador en la fase de ascenso térmico y 2 sopladores en la fase meseta; nd: no determinado; tr: trazas.
Prueba | Serie | Combustible | Medio inyección | nº muestras analizadas; nº total de análisis | Na2O | MgO | Al2O3 | SiO2 | P2O5 | SO3 | Cl | K2O | CaO | TiO2 | MnO | Fe2O3 | Co3O4 | Cu2O | ZnO | As2O3 | BaO | PbO | Total
20 | 2 | carbón encina | 1 fuelle | 1; 1 | nd | nd | 3.1 | 37.3 | nd | 2.8 | nd | 0.9 | 40 | 0.8 | nd | 6.3 | nd | 2.7 | nd | 0.8 | nd | 4.1 | 98.8
21 | 2 | leña pino | 1 soplador | 1; 2 | nd | 0.8 | 7.8 | 43.8 | 0.3 | nd | nd | 0.9 | 17.4 | nd | nd | 30.8 | nd | 1.1 | nd | nd | nd | nd | 103
41 | 3a | leña pino | 1/2 sopladores | 2; 2 | 0.9 | 3.2 | 5.7 | 51.8 | 4.4 | nd | nd | 7.7 | 6.4 | 0.2 | 0.5 | 14.9 | nd | 1 | 4 | nd | nd | nd | 101
43 | 3a | carbón pino | 1 fuelle | 2; 5 | nd | 2 | 4.3 | 21 | 0.3 | nd | nd | 2.1 | 36.1 | tr | tr | 2 | 0.2 | 0.8 | 2.3 | 23.7 | nd | nd | 95.1
42 | 3b | leña pino | 1/2 sopladores | 1; 1 | nd | nd | 0.6 | 25.4 | nd | 2.4 | nd | 1 | 58.5 | nd | nd | 0.4 | nd | 1.1 | 0.7 | 1.2 | nd | nd | 91.3
44 | 3b | carbón pino | 1 fuelle | 1; 1 | nd | 6.2 | 18.4 | 14.7 | nd | 4.5 | 0.67 | nd | 47.7 | 0.8 | nd | 10.6 | nd | 1.8 | 0.8 | nd | nd | nd | 106.2
53 fund | 3b | carbón pino | 1 fuelle | 1; 2 | 0.5 | 3.8 | 7.3 | 38.4 | nd | nd | nd | 1.7 | 15.2 | nd | 0.2 | 3.4 | nd | 4.2 | 10 | 3.7 | 6.5 | 3.9 | 99.2
46 | 3c | leña pino | 1/2 sopladores | 2; 6 | tr | 0.4 | 16.5 | 46.1 | 2 | nd | 0.4 | 2.7 | 1.8 | 1 | tr | 5.7 | nd | 7.8 | 0.3 | nd | nd | 13.2 | 98.1