## ANEXO AC6
ANEXO AC6: Composición en óxidos de las fases indicadas en Fig. 6 obtenidas por microanálisis SEM. Cálculo en óxidos por estequiometria. Los totales pueden incluir la suma de algunos componentes traza que hemos omitido. nd: no determinado.
Figura identificador | Fase analizada | MgO | Al2O3 | SiO2 | SO3 | K2O | CaO | Fe2O3 | Co2O3 | NiO | Cu2O | ZnO | As2O3 | Ag2O | BaO | PbO | Total
Fig. 6. A. 2 | óxido de plomo | nd | nd | nd | nd | nd | nd | 15.1 | nd | nd | 36.2 | nd | nd | nd | nd | 47.3 | 98.6
Fig. 6. B. 1 | arseniato de Ca | nd | nd | 0.6 | 1.4 | 0.3 | 36.9 | nd | nd | nd | 2.1 | 0.8 | 49.8 | nd | nd | nd | 91.9
Fig. 6. B. 2 | óxido de plomo | nd | nd | nd | nd | nd | 2.2 | 2 | nd | nd | 55.3 | nd | nd | nd | nd | 40 | 99.5
Fig. 6. B. 4 | arseniato de Ca | nd | nd | 14.5 | 8.7 | nd | 45.4 | nd | nd | nd | 7.2 | nd | 22.2 | nd | nd | nd | 98
Fig. 6. B. 5 | silicato Mg-Zn | 41.2 | nd | 33.6 | nd | nd | 0.6 | nd | nd | nd | 1.2 | 15.9 | 6.9 | nd | nd | nd | 99.5
Fig. 6. B. 6 | óxido Mg-Zn | 62.8 | nd | nd | nd | nd | nd | 0.6 | nd | 0.4 | 5.4 | 32.1 | nd | nd | nd | nd | 101.3
Fig. 6. B. 8 | óxido de plomo | nd | nd | nd | nd | nd | nd | nd | nd | nd | 29.6 | nd | nd | nd | nd | 69 | 100.5
Fig. 6. B. 9 | silicato Ca-F | nd | 0.6 | 25.4 | 2.4 | 1 | 58.5 | 0.4 | nd | nd | 1.1 | 0.7 | 1.2 | nd | nd | nd | 97
Fig. 6. C. 2 | magnetita | nd | 6.4 | nd | nd | nd | nd | 88.4 | nd | nd | 6 | nd | nd | nd | nd | nd | 100.8
Fig. 6. C. 3 | delafosita | nd | 3.6 | nd | nd | nd | nd | 46.9 | nd | nd | 47.9 | nd | nd | nd | nd | nd | 99.2
Fig. 6. C. 4 | silicato | nd | 11.6 | 51.2 | nd | 2.4 | 2.9 | 16.5 | nd | nd | 10.7 | nd | nd | nd | nd | 3.5 | 99.1
Fig. 6. C. 6 | silicato | nd | 9.4 | 49.2 | nd | 1.9 | 3.6 | 8.3 | nd | nd | 18.6 | nd | 1.8 | nd | nd | 6.5 | 100.2
Fig. 6. D. 1 | olivino | 38.8 | nd | 40.4 | nd | nd | 1.9 | 11.3 | 2 | 1.1 | nd | 4.3 | nd | nd | nd | nd | 100.1
Fig. 6. D. 2 | augita | 9.5 | 8.4 | 44.2 | nd | nd | 22.5 | 11.2 | nd | nd | nd | 1.1 | nd | nd | nd | nd | 97.5
Fig. 6. D. 3 | matriz vítrea | 2.4 | 6.7 | 35.9 | nd | 5.7 | 19.4 | 7.4 | 0.9 | nd | nd | 11.7 | 7.7 | nd | nd | nd | 99.2
Fig. 6. D. 5 | silicato | 2.6 | 6.8 | 38.3 | nd | 4.8 | 23.9 | 4.1 | 0.6 | nd | nd | 12.5 | 5 | nd | nd | nd | 99.2
Fig. 6. D. 6 | óxidos Al-Fe-Zn | 8.9 | 39.4 | 1.3 | nd | nd | 1 | 25.8 | 1.8 | 3.2 | nd | 17.4 | nd | nd | nd | nd | 99.5
Fig. 6. E. 1 | cuprita | nd | nd | nd | nd | nd | nd | 0.6 | nd | nd | 100 | nd | nd | nd | nd | nd | 100.6
Fig. 6. E. 2 | delafosita | nd | 2.3 | 2.1 | nd | nd | nd | 46.9 | nd | nd | 47.1 | nd | nd | nd | nd | nd | 99.6
Fig. 6. E. 3 | magnetita | 2.7 | 3.6 | nd | nd | nd | nd | 75.8 | nd | 9.7 | 3.4 | 4.5 | nd | nd | nd | nd | 100.4
Fig. 6. E. 4 | silicato | nd | 18.6 | 52.7 | nd | 6.3 | 1.1 | 2.9 | nd | nd | 2.7 | nd | 1.1 | nd | 15.3 | nd | 101.8
Fig. 6. F. 3 | cuprita con As | nd | nd | nd | 1.4 | nd | 0.3 | 1 | 0.8 | 2.3 | 79.8 | nd | 10.5 | nd | nd | nd | 96.2
Fig. 6. F. 4 | matriz vítrea | 7.7 | 14.7 | 38.9 | nd | 4.6 | 24.3 | 2.8 | nd | nd | 0.8 | nd | 2.7 | nd | nd | nd | 97.2
Fig. 6. F. 5 | silicato/ars. Ca | nd | nd | 11.9 | nd | 0.3 | 47.5 | nd | nd | nd | 1 | nd | 33.8 | nd | nd | nd | 94.5
Fig. 6. F. 10 | óxido Ag-Pb | nd | nd | nd | nd | nd | nd | nd | nd | nd | 7.6 | nd | nd | 74.5 | nd | 19.1 | 101.3