## ANEXO AC8
ANEXO AC8: Promedio de la composición de 4 análisis de las pastas cerámicas de la serie 3 detectadas en el SEM. Cálculo en óxidos por estequiometria. Los totales pueden incluir la suma de algunos componentes traza que hemos omitido. s: Desviación estándar.
| Na2O | MgO | Al2O3 | SiO2 | SO3 | Cl | K2O | CaO | MnO | FeO | BaO | Total
promedio | 1.2 | tr | 17.4 | 43.6 | 0.4 | tr | 4.2 | 2.5 | 0.6 | 17.2 | 11.6 | 101.2
s | 0.8 |  | 2.3 | 4.1 | 0.4 |  | 0.6 | 0.5 | 0.4 | 7.5 | 2.4